## Band mit Kautschukkleber
Klebrige PET Bänder mit Kautschukkleber, wärmehärtbare
Type | Farbe | Versteifung | Versteifungs-stärke (µm) | Gesamtstärke (µm) | Kleber-type (N/cm) | Klebekraft (N/cm) | Verlänge-rung % | Zugfestigkeit (N/cm) | Durchschlagspannung(kV) | Temperaturklasse (°C) | Kurzzeitbelastung (°C)
P.31 UL |  | PET | 23 | 60 | R-TS | 5 | 90 | 40 | 4.5 | 130
Gute Klebekraft und Anpassungsfähigkeit. Sehr dünner Film(1mil). Für äußere und innere Spulenisolation.
11.B* UL |  | PET | 23 | 60 | R-TS | 4.5 | 80 | 35 | 4.5 | 130
Dünner Film: Mehrzweckisolationen für Spulen und kleine Transformatoren.
P.315 UL |  | PET | 50 | 90 | R-TS | 5 | 90 | 70 | 9 | 130
Größere Dicke und Zugfestigkeit. Für kleine Transformatoren und Spulenisolation.
12.B* UL |  | PET | 50 | 90 | R-TS | 4.5 | 80 | 65 | 8.5 | 130
Stärker Film für Spulen und Transformatoren mit größer Belastung.
P.231 |  | PET | 23 | 100 | R-TS | 6 | 90 | 40 | 4.5 | 130
Beidseitige Klebekraft für Komponentenverklebung.
211.B* |  | PET | 23 | 90 | R-TS | 5 | 80 | 35 | 4.5 | 130
Zweischichtiges Band für Verbindung und Klebung elektrischer Komponenten.

## Bänder mit Silikonklebstoff
Klebrige PET Bänder mit Silikonkleber
Type | Farbe | Versteifung | Versteifungs-stärke (µm) | Gesamtstärke (µm) | Kleber-type (N/cm) | Klebekraft (N/cm) | Verlänge-rung % | Zugfestigkeit (N/cm) | Durchschlagspannung(kV) | Temperaturklasse (°C) | Kurzzeitbelastung (°C)
P.40 |  | PET | 23 | 60 | SIL | 3 | 90 | 40 | 4.5 | 130 | 180
P.405* |  | PET
Sehr dünn und anpassungsfähig: gute Klebekraft, Anwendung für viele Materialien.
6.SL* |  | PET | 23 | 55 | SIL | 3.5 | 80 | 35 | 4.5 | 130 | 180
Dünner Film mit Silikonkleber, hohe Warmfestigkeit.
P.42 |  | PET | 23 | 90 | SIL | 2 | 90 | 40 | 4.5 | 130 | 180
Band für Platten mit gedruckten Leitungen. Sehr starke Schicht (3 mils) des Silikonklebers.
8.SL* |  | PET | 23 | 95 | SIL | 1.5 | 80 | 35 | 4.5 | 130
Band für Maskierung gedruckter Schaltungen.
P.43 |  | PET | 36 | 70 | SIL | 5 | 80 | 55 | 7 | 130 | 180
P.435* |  | PET
Fester, temperaturstabilisierter PET Film.
P.450 |  | PET | 50 | 85 | SIL | 3 | 90 | 70 | 9 | 130 | 180
P.4505* |  | PET
Größere Dicke und Zugfestigkeit.
12.SL* |  | PET | 50 | 80 | SIL | 2.5 | 80 | 70 | 9 | 130 | 180
Hochwärmebeständiges Elektroisolierband.

## PET Bänder
PET Bänder- laminiert mit ungewebtem Material oder Papier
Type | Farbe | Versteifung | Versteifungs-stärke (µm) | Gesamtstärke (µm) | Kleber-type (N/cm) | Klebekraft (N/cm) | Verlänge-rung % | Zugfestigkeit (N/cm) | Durchschlagspannung(kV) | Temperaturklasse (°C) | Kurzzeitbelastung (°C)
PT.20/20 UL |  | PET + vlna | 95 | 145 | ACR | 7 | 15 | 25 | 4.8 | 155
Extra starke Klebeschicht, Klebekraft und Anpassungsfähigkeit auf Aufwicklung.
40.AC* |  | PET + vlna | 70 | 115 | ACR | 6.5 | 28 | 30 | 4 | 155
Durchsichtiges mittelstarkes Band. Harzkleber, geeignet für Kupferleiternaufwicklung.
PT.25 UL |  | PET + vlna | 95 | 145 | R-TS | 5 | 15 | 25 | 4.8 | 130
Mittelstarkes glanzloses Band, meistgebraucht für kleine Transformatoren.
4.B* |  | PET + vlna | 70 | 110 | R-TS | 4.5 | 28 | 30 | 5 | 130
Milchweißes Band mit Kautschukkleber für äußere und mittlere Transformatorenisolationen.
PT.35 |  | PET + vlna | 120 | 175 | R-TS | 5 | 15 | 25 | 4.8 | 130
Stärkeres und glanzloseres Band für Spulen und äußere Aufwicklung der Transformatoren.
41.B* UL |  | PET + vlna | 160 | 180 | R-TS | 3.5 | 40 | 45 | 5 | 130
Mittelstarkes, milchweißes Band für Spulen und Transformatoren.
PT.40 UL |  | PET + vlna | 160 | 210 | ACR | 5.5 | 20 | 45 | 5 | 155
Sehr starkes und beständiges Band, für größere Spulen und Transformatoren.
PT.45 UL |  | PET + vlna | 160 | 220 | R-TS | 5 | 20 | 45 | 5 | 130
Stärkeres und beständigeres Band, durchsichtig. Für größere Spulen und Transformatoren.
R.180 UL |  | PET + papír | 160 | 225 | ACR | 4 | 20 | 70 | 5 | 130
Laminiertes Papier (Außenlage) + PET Film kompatibler, mit Imprägnation. Für äußere Spulenisolation.
T
T
T

## Azetatbänder
Azetatbänder
Type | Farbe | Verstei-fung | Versteifungs-stärke (µm) | Gesamtstärke (µm) | Kleber-type (N/cm) | Klebekraft (N/cm) | Verlänge-rung % | Zugfestigkeit (N/cm) | Durchschlagspannung(kV) | Temperaturklasse (°C) | Kurzzeitbelastung (°C)
CA.100 |  | Gewebe | 100 | 160 | R-TS | 2.5 | 10 | 55 | 2 | 105
Band für ästhetische Außerschmuckfalten der Spulen und kleiner Transformatoren.

## PET Film, Glasfaser
PET Film versteift mit Glasfaser oder Papier
Type | Farbe | Versteifung | Versteifungs-stärke (µm) | Gesamtstärke (µm) | Kleber-type (N/cm) | Klebekraft (N/cm) | Verlänge-rung % | Zugfestigkeit (N/cm) | Durchschlagspannung(kV) | Temperaturklasse (°C) | Kurzzeitbelastung (°C)
PR.25 UL |  | PET+Glasfaser | 85 | 130 | R-TS | 3.2 | 5 | 200 | 5 | 130
Grundtyp für trockene oder lackierte Spulen.
PR.30 UL |  | PET+Glasfaser | 100 | 170 | R-TS | 4 | 5 | 450 | 5 | 130
Höhere Durchschlagspannung. Für trockene oder lackierte Spulen.
46.AC* UL |  | PET+Glasfaser | 75 | 140 | Acr | 5.5 | 5 | 170 | 5 | 155
Mit Fasern versteiftes Band - für Transformatoren mit größer Belastung.
PS.25 UL |  | PET+Glasfaser | 85 | 165 | Acr | 5.5 | 5 | 200 | 5 | 155
Versteiftes Band für geölte und trockene Transformatoren, hohe Klebertemperatur.
PS.30 UL |  | PET+Glasfaser | 100 | 180 | Acr | 5.5 | 5 | 450 | 5.6 | 155
Höhere Bandspannung für geölte und trockene Transformatoren, hohe Klebertemperatur.
PVX.30* UL |  | PET+Glasfaser | 110 | 170 | Acr | 6 | 4 | 380 | 5 | 155
Band mit versteifter Bespannung für geölte und trockene Transformatoren, hohe Klebertemperatur.
PG.70 |  | Papier+Glasgewebe | 115 | 210 | Acr | 4.5 | 5 | 200 | 1 | 130
Weißes lackiertes Papier versteift mit Fasern für trockene oder mit Öl gefüllte Transformatoren.
PG.90 |  | Papier+Glasgewebe | 120 | 230 | Acr | 4.5 | 5 | 200 | 1 | 130
Band versteift mit Zellulosepapier für Isolation trockener Transformatoren.
T
T
T
T
T
T

## Zellulosepapier
Bänder mit Zellulosepapier
Type | Farbe | Versteifung | Versteifungs-stärke (µm) | Gesamtstärke (µm) | Kleber-type (N/cm) | Klebekraft (N/cm) | Verlänge-rung % | Zugfestigkeit (N/cm) | Durchschlagspannung(kV) | Temperaturklasse (°C) | Kurzzeitbelastung (°C)
CP.50 |  |  | 110 | 155 | R-TS | 1.7 | 9 | 40 | 0.8 | 80 | 100
Schutz- und Maskenband, beseitigbar.
CS.60 |  |  | 90 | 130 | R-TX | 3 | 9 | 30 | 0.8 | 80 | 100
Flexibles und anpassungsfähiges Band für Ausführungenisolation,welche weiter zur Lackierung bestimmt sind.
FP.48 |  | Plochý papír | 110 | 150 | R-TX | 2.5 | 4 | 40 | 0.8 | 80 | 120
Beseitigbares, starkes und beständiges Band, verwendbar auch für Sandstrahlen.

## Bänder mit Glasgewebe
Bänder mit Glasgewebe
Type | Farbe | Versteifung | Versteifungs-stärke (µm) | Gesamtstärke (µm) | Kleber-type (N/cm) | Klebekraft (N/cm) | Verlänge-rung % | Zugfestigkeit (N/cm) | Durchschlagspannung(kV) | Temperaturklasse (°C) | Kurzzeitbelastung (°C)
GL.94 UL |  | Skelná tkanina | 120 | 170 | ACR | 4 | 5 | 280 | 2.5 | 155 | 180
Transparentband, feuerfest,für mittlere Transformatorengrößen
GL.95 UL |  | Skelná tkanina | 120 | 180 | R-TS | 4 | 5 | 280 | 2.5 | 130
Hohe Klebekraft, für alle Oberflächentypen. Für Motoren, Spulen u. Ä..
GL.96 UL |  | Skelná tkanina | 120 | 175 | SIL | 3.5 | 5 | 280 | 2.5 | 180 | 260
Ausgezeichnete Klebekraft, Haltbarkeit und Anwendung für viele Oberflächen.
GL.99 UL |  | Skelná tkanina | 120 | 170 | SIL | 3.5 | 5 | 280 | 2.5 | 180 | 210
Hohe Leistungsfähigkeit und Anpassungsfähigkeit, gute Klebekraft.
76.SH* UL |  | Skelná tkanina | 120 | 175 | SIL | 3.5 | 8 | 200 | 2.5 | 180 | 210
Glasband, hohe Warmfestigkeit des Silikonklebers.

## PEI Bänder für hohenTemperature
PEI Bänder für hohenTemperaturen
Type | Farbe | Versteifung | Versteifungs-stärke (µm) | Gesamtstärke (µm) | Kleber-type (N/cm) | Klebekraft (N/cm) | Verlänge-rung % | Zugfestigkeit (N/cm) | Durchschlagspannung(kV) | Temperaturklasse (°C) | Kurzzeitbelastung (°C)
K30 UL |  | Teonex | 25 | 60 | SIL | 3 | 50 | 40 | 5.3 | 180 | 220
K.305* UL |  | Teonex
Hochleistungsfähiges Band: elektronische Komponenten, Triebmotoren, Flachdrahte der Fahrzeugspulen.
K.30AC UL |  | Teonex | 25 | 65 | ACR | 4.5 | 50 | 40 | 5.3 | 155 | 180
Hohe Klebekraft und Haftung.Anwendung als Isolation der Spulen und Elektrokomponenten für Mittelhochspannung.
K.50 UL |  | Teonex | 50 | 90 | SIL | 3 | 60 | 90 | 9 | 180 | 220
Außergewöhnlich leistungsfähiges Band. Für elektrische Komponente, Triebmotoren und Flachleitern.
U.25 |  | Ultem | 25 | 60 | SIL | 3 | 60 | 35 | 5 | 180 | 220
Folie ULTEM - Band mit selbstlöschenden Zusätzen für Spulen und Transformatoren.
U.50 |  | Ultem | 50 | 90 | SIL | 3.5 | 60 | 80 | 7 | 180 | 220
Folie ULTEM - starke Schicht mit selbstlöschendem Zusatz, Anwendung als Isolation für große Belastung der Spulen und Transformatoren.

## PTFE Bänder
PTFE Bänder, klebfreie mit niedriger Reibung
Type | Farbe | Versteifung | Versteifungs-stärke (µm) | Gesamtstärke (µm) | Kleber-type (N/cm) | Klebekraft (N/cm) | Verlänge-rung % | Zugfestigkeit (N/cm) | Durchschlagspannung(kV) | Temperaturklasse (°C) | Kurzzeitbelastung (°C)
TF.50 UL |  | PTFE | 50 | 100 | SIL | 3 | 100 | 25 | 9 | 180 | 260
Meistgebrauchtes PTFE Band, plastisch für H.F. Elektroden.
TF.55 |  | PTFE | 50 | 100 | SIL | 3 | 55 | 25 | 9 | 180 | 260
Festerer Film für mehr belastene Anwendungen, kräftigere Farbe
TFE.130 |  | PTFE | 130 | 185 | SIL | 3 | 320 | 30 | 11.5 | 180 | 260
Sehr starkes Band für Anwendungen mit hoher Reibung

## Kaptonbänder
Polyimide, Kaptonbänder für sehr hohe Temperatur
Type | Farbe | Versteifung | Versteifungs-stärke (µm) | Gesamtstärke (µm) | Kleber-type (N/cm) | Klebekraft (N/cm) | Verlänge-rung % | Zugfestigkeit (N/cm) | Durchschlagspannung(kV) | Temperaturklasse (°C) | Kurzzeitbelastung (°C)
H.20 UL |  | Kapton | 25 | 60 | SIL | 3 | 60 | 45 | 7 | 180 | 300
H.205* |  | Kapton | 25
Meistgebrauchtes hochleistungsfähiges Band:für gedruckte Leitungen, elektrische Komponenten, Triebmotorern, Flachleitern. Selbstlöschender Zusatz.
71.SL* UL |  | P.I. film | 25 | 60 | SIL | 2.8 | 55 | 40 | 6 | 180 | 300
Hochleistungsfähiges für gedruckte Leitungen.
H.20 AC |  | Kapton | 25 | 60 | AC | 4.5 | 60 | 45 | 6 | 155
Hohe Haftfähigkeit und Klebekraft. Isolation für Spulen mit Mittelhochspannung und elektrische Komponenten.
70.AC* UL |  | P.I. film | 25 | 60 | AC | 3.5 | 55 | 40 | 6 | 155
Polyimidband für Flachleiter und Spulenisolationen.
H.20 TS |  | Kapton | 26 | 60 | R-TS | 4 | 60 | 45 | 6 | 130
Hohe Haftfähigkeit und Klebekraft. Isolation für Spulen mit Mittelhochspannung.
H.50 |  | Kapton | 50 | 90 | SIL | 2.8 | 60 | 75 | 11 | 180 | 300
Meist leistungsfähiges Band:für gedruckte Leitungen, elektrische Komponenten, Triebmotorern, Flachleitern. Selbstlöschend.
H.220* |  | Kapton | 25 | 100 | SIL | 3 | 60 | 45 | 7 | 180
Beidseitiges Klebeband für Unterkleben elektrischer Komponenten.
560 |  | P.I. film | 25 | 60 | SIL | 3 | 55 | 40 | 6 | 180 | 300
Dünneres Polyimidband für allgemeine Anwendung in gedruckten Leitungen und Isolationen.
660 |  | P.I. film | 50 | 85 | SIL | 3 | 60 | 60 | 10 | 180 | 300
Starkes Polyimidband für allgemeine Anwendung und Leiternsisolationen.

## Nomex Bänder
Nomex Papierband und laminiertes Nomex
Type | Farbe | Versteifung | Versteifungs-stärke (µm) | Gesamtstärke (µm) | Kleber-type (N/cm) | Klebekraft (N/cm) | Verlänge-rung % | Zugfestigkeit (N/cm) | Durchschlagspannung(kV) | Temperaturklasse (°C) | Kurzzeitbelastung (°C)
X.50 UL |  | Nomex | 50 | 100 | ACR | 5 | 5 | 35 | 0.8 | 155 | 180
Dünnestes Nomex Band für Spulenisolationen, Kontakten und Zuleitungen.
5.H* UL |  | Nomex | 50 | 95 | ACR | 4 | 5 | 35 | 0.8 | 155 | 180
Dünnes Pepierband Nomex für hochbeanspruchbare Spulen und Transformatorenisolationen.
X.51 UL |  | Nomex | 50 | 100 | R-TS | 5 | 5 | 35 | 0.8 | 155
Bänder mit Gummi, Grundkleber und mit größerer Haftfähigkeit
X.80 |  | Nomex | 80 | 125 | ACR | 5 | 5 | 60 | 1.4 | 155 | 180
Größere Dicke als Band X.50 und trotzdem flexible und anpassungsfähig.
X.130 |  | Nomex | 130 | 180 | ACR | 5 | 5 | 110 | 3 | 155 | 180
Temperaturschutz bei Löten der Ausführungen, für Nomex Isolation trockener Transformatoren.
X.180 |  | Nomex | 180 | 240 | R-TS | 4.5 | 5 | 200 | 5.5 | 155 | 180
Bindung und Befestigung der Isolierplatten bei Leistungstransformatoren, Distanzisolatoren von Schutzschaltern
PX.50 UL |  | PET+Nomex | 90 | 140 | R-TS | 6 | 10 | 65 | 5.5 | 155
Laminiertes PET Band mit Nomex, hat höhere Isolationsfestigkeit und Ausdehnbarkeit. Es wird für Spulen und Transformatoren benutzt.
19.F* UL |  | PET+Nomex | 90 | 130 | R-TS | 5 | 10 | 65 | 5.5 | 155
Laminiertes PET Band mit Nomex, zur Isolationverbesserung in Transformatoren und Ausführungen benutzt.
GX.50 |  | Sklo+Nomex | 110 | 150 | R-TS | 5 | 3 | 160 | 1 | 155
Laminierte, Glasbänder mit Nomex. Für Bandagieren der Kupferleitern für Wicklung.
RX.50 UL |  | Vlákno+Nomex | 125 | 170 | R-TS | 4.5 | 5 | 80 | 1.2 | 155
Längs versteiftes, ungewebtes, laminiertes Band, trotzdem immer flexibel.

## Bänder mit Akrylatkleber
Klebrige PET Bänder mit Akrylatkleber
Type | Farbe | Versteifung | Versteifungs-stärke (µm) | Gesamtstärke (µm) | Kleber-type (N/cm) | Klebekraft (N/cm) | Verlänge-rung % | Zugfestigkeit (N/cm) | Durchschlagspannung(kV) | Temperaturklasse (°C) | Kurzzeitbelastung (°C)
*P.34 UL |  | PET | 23 | 60 | ACR | 3.5 | 90 | 40 | 4.5 | 130
Gute Klebekraft und Anpassungsfähigkeit. Sehr dünner Film (1 mil). Für Außene und innere Spulenisolation, erreichbar in mehr Farben.
**10.B* |  | PET | 23 | 60 | ACR | 4 | 90 | 40 | 4.5 | 130
Dünnes Band für Spullenisolation.
10.B* |  | PET | 23 | 60 | ACR | 4 | 90 | 40 | 4.5 | 130
Dünnes Band für Spullenisolation.
P.34 |  | PET | 23 | 60 | ACR | 4 | 90 | 40 | 4.5 | 130
Gedruckte Version des Bandes P.34 für Fertigungskondensatoren.
10.B UL |  | PET | 23 | 60 | ACR | 4 | 90 | 40 | 4.5 | 130
Dünnes Band bedrucktes auf Rückseite für Kondensatorenisolation und Batterienpackung.
P.36 UL |  | PET | 23 | 60 | ACR | 4 | 90 | 40 | 4.5 | 130
Hoch klebriges, kann bedruckt werden, Selbstlöschender Zusatz.
P.355 |  | PET | 50 | 87 | ACR | 5 | 90 | 70 | 9 | 130
Größere Dicke und Zugfestigkeit.
P.343 |  | PET | 23 | 40 | ACR | 2.5 | 90 | 40 | 4.5 | 130
Sehr dünner Isolation für Kabel, Flachleiter und Kupferdrähte.
P.345 |  | PET | 50 | 85 | ACR | 4.5 | 90 | 70 | 9 | 130
Durchsichtiges Isolationsband mit niedriger Klebekraft für Kupferplatten und Bänder.
P.346 |  | PET | 36 | 50 | ACR | 2.5 | 90 | 55 | 7 | 130
Mittelstarkes Band, man kann als Verpackungsband in Elektroindustrie benutzen.