## Páska s kaučukový lepidlem
Lepivé PET pásky s kaučukovým lepidlem, tvrditelné teplem
Typ | Barva | Výstuha | Síla výstuhy (µm) | Celková síla (µm) | Typ lepidla (N/cm) | Lepivost (N/cm) | Prodloužení % | Pevnost v tahu (N/cm) | Průrazné napětí (kV) | Teplotní třída (°C) | Krátkodobé zatížení (°C)
P.31 UL |  | PET | 23 | 60 | R-TS | 5 | 90 | 40 | 4.5 | 130
Dobrá lepivost a přizpůsobivost. Velmi tenký film (1mil). Pro vnější a vnitřní izolaci cívek
11.B* UL |  | PET | 23 | 60 | R-TS | 4.5 | 80 | 35 | 4.5 | 130
Tenký film: víceúčelové izolace pro cívky a malé transformátory.
P.315 UL |  | PET | 50 | 90 | R-TS | 5 | 90 | 70 | 9 | 130
Větší tloušťka a pevnost v tahu. Pro malé transformátory a izolaci cívek.
12.B* UL |  | PET | 50 | 90 | R-TS | 4.5 | 80 | 65 | 8.5 | 130
Silnější film pro cívky a transformátory s větším zatížením.
P.231 |  | PET | 23 | 100 | R-TS | 6 | 90 | 40 | 4.5 | 130
Oboustranná lepivost pro slepení komponentů.
211.B* |  | PET | 23 | 90 | R-TS | 5 | 80 | 35 | 4.5 | 130
Dvouvrstvá páska pro spojování a lepení elektrických komponentů.

## Pásky se silikonovým lepidlem
Lepivé PET pásky se silikonovým lepidlem
Typ | Barva | Výztuha | Síla výztuhy (µm) | Celková síla (µm) | Typ lepidla (N/cm) | Lepivost (N/cm) | Prodloužení % | Pevnost v tahu (N/cm) | Průrazné napětí (kV) | Teplotní třída (°C) | Krátkodobé zatížení (°C)
P.40 |  | PET | 23 | 60 | SIL | 3 | 90 | 40 | 4.5 | 130 | 180
P.405* |  | PET
Velmi tenké a přizpůsobivé: dobrá lepivost, použití pro mnoho materiálů.
6.SL* |  | PET | 23 | 55 | SIL | 3.5 | 80 | 35 | 4.5 | 130 | 180
Tenký film se silikonovým lepidlem , vysoká teplotní odolnost.
P.42 |  | PET | 23 | 90 | SIL | 2 | 90 | 40 | 4.5 | 130 | 180
Páska pro desky s tištěnými spoji.Velmi silná vrstva (3 mils) silikonového lepidla.
8.SL* |  | PET | 23 | 95 | SIL | 1.5 | 80 | 35 | 4.5 | 130
Páska pro maskování plošných spojů.
P.43 |  | PET | 36 | 70 | SIL | 5 | 80 | 55 | 7 | 130 | 180
P.435* |  | PET
Tužší, teplotně stabilizovaný PET film.
P.450 |  | PET | 50 | 85 | SIL | 3 | 90 | 70 | 9 | 130 | 180
P.4505* |  | PET
Větší tloušťka a pevnost v tahu.
12.SL* |  | PET | 50 | 80 | SIL | 2.5 | 80 | 70 | 9 | 130 | 180
Vysoce teplotně odolná elektroizolační páska.

## PET pásky
PET pásky laminované netkaným materiálem nebo papírem
Typ | Barva | Výztuha | Síla výztuhy (µm) | Celková síla (µm) | Typ lepidla (N/cm) | Lepivost (N/cm) | Prodloužení % | Pevnost v tahu (N/cm) | Průrazné napětí (kV) | Teplotní třída (°C) | Krátkodobé zatížení (°C)
PT.20/20 UL |  | PET + vlna | 95 | 145 | ACR | 7 | 15 | 25 | 4.8 | 155
Extra silná vrstva lepidla, lepivost a přizpůsobivost na návinu.
40.AC* |  | PET + vlna | 70 | 115 | ACR | 6.5 | 28 | 30 | 4 | 155
Průsvitná, středně silná páska. Pryskyřicové lepidlo, vhodné pro návin měděných vodičů.
PT.25 UL |  | PET + vlna | 95 | 145 | R-TS | 5 | 15 | 25 | 4.8 | 130
Středně silná, matná páska nejpoužívanější pro malé transformátory.
4.B* |  | PET + vlna | 70 | 110 | R-TS | 4.5 | 28 | 30 | 5 | 130
Mléčně bílá páska s kaučukovým lepidlem pro vnější a střední izolace transformátorů.
PT.35 |  | PET + vlna | 120 | 175 | R-TS | 5 | 15 | 25 | 4.8 | 130
Silnější a matnější páska pro cívky a vnější návin transformátorů.
41.B* UL |  | PET + vlna | 160 | 180 | R-TS | 3.5 | 40 | 45 | 5 | 130
Středně silná, mléčně bílá páska pro cívky a transformátory.
PT.40 UL |  | PET + vlna | 160 | 210 | ACR | 5.5 | 20 | 45 | 5 | 155
Velmi silná a odolná páska, pro větší cívky a transformátory.
PT.45 UL |  | PET + vlna | 160 | 220 | R-TS | 5 | 20 | 45 | 5 | 130
Silnější a odolnější páska, průsvitná. Pro větší cívky a transformátory.
R.180 UL |  | PET + papír | 160 | 225 | ACR | 4 | 20 | 70 | 5 | 130
Laminovaný papír (vnější vrstva) + PET film kompatibilní, s impregnací. Pro vnější izolaci cívek.
T
T
T

## Acetátové
Acetátové pásky
Typ | Barva | Výztuha | Síla výztuhy (µm) | Celková síla (µm) | Typ lepidla (N/cm) | Lepivost (N/cm) | Prodloužení % | Pevnost v tahu (N/cm) | Průrazné napětí (kV) | Teplotní třída (°C) | Krátkodobé zatížení (°C)
CA.100 |  | tkanina | 100 | 160 | R-TS | 2.5 | 10 | 55 | 2 | 105
Páska pro estetické vnější vrapování cívek a malých transformátorů.

## PET film, skelné vlákno
PET film vyztužený skelným vláknem nebo papírem
Typ | Barva | Výztuha | Síla výztuhy (µm) | Celková síla (µm) | Typ lepidla (N/cm) | Lepivost (N/cm) | Prodloužení % | Pevnost v tahu (N/cm) | Průrazné napětí (kV) | Teplotní třída (°C) | Krátkodobé zatížení (°C)
PR.25 UL |  | PET+skelné vlákno | 85 | 130 | R-TS | 3.2 | 5 | 200 | 5 | 130
Základní typ pro suché nebo lakované cívky.
PR.30 UL |  | PET+skelné vlákno | 100 | 170 | R-TS | 4 | 5 | 450 | 5 | 130
Vyšší průrazné napětí. Pro suché nebo lakované cívky.
46.AC* UL |  | PET+skelné vlákno | 75 | 140 | Acr | 5.5 | 5 | 170 | 5 | 155
Páska vyztužená vlákny pro transformátory s větším zatížením.
PS.25 UL |  | PET+skelné vlákno | 85 | 165 | Acr | 5.5 | 5 | 200 | 5 | 155
Vyztužená páska pro olejové nebo suché transformátory, vysoká teplota lepidla.
PS.30 UL |  | PET+skelné vlákno | 100 | 180 | Acr | 5.5 | 5 | 450 | 5.6 | 155
Vyšší pnutí pásky pro olejové a suché transformátory, vysoká teplota lepidla.
PVX.30* UL |  | PET+skelné vlákno | 110 | 170 | Acr | 6 | 4 | 380 | 5 | 155
Páska s vyztuženým výpletem pro olejové a suché transformátory, vysoká teplota lepidla.
PG.70 |  | Papír+skelná tkanina | 115 | 210 | Acr | 4.5 | 5 | 200 | 1 | 130
Bílý, lakovaný papír vyztužený vlákny pro suché nebo olejem plněné transformátory.
PG.90 |  | Papír+skelná tkanina | 120 | 230 | Acr | 4.5 | 5 | 200 | 1 | 130
Páska vyztužená celulosovým papírem pro izolaci suchých transformátorů.
T
T
T
T
T
T

## Celulosový papír
Pásky s celulosovým papírem
Typ | Barva | Výztuha | Síla výztuhy (µm) | Celková síla (µm) | Typ lepidla (N/cm) | Lepivost (N/cm) | Prodloužení % | Pevnost v tahu (N/cm) | Průrazné napětí (kV) | Teplotní třída (°C) | Krátkodobé zatížení (°C)
CP.50 |  |  | 110 | 155 | R-TS | 1.7 | 9 | 40 | 0.8 | 80 | 100
Ochranná a maskující páska, odstranitelná.
CS.60 |  |  | 90 | 130 | R-TX | 3 | 9 | 30 | 0.8 | 80 | 100
Flexibilní a přizpůsobivá páska pro izolaci vývodů, které jsou dále určeny k lakování.
FP.48 |  | Plochý papír | 110 | 150 | R-TX | 2.5 | 4 | 40 | 0.8 | 80 | 120
Odstranitelná, silná a odolná páska, použitelná i pro pískování.

## Pásky se skleněnou tkaninou
Pásky se skelnou tkaninou
Typ | Barva | Výztuha | Síla výztuhy (µm) | Celková síla (µm) | Typ lepidla (N/cm) | Lepivost (N/cm) | Prodloužení % | Pevnost v tahu (N/cm) | Průrazné napětí (kV) | Teplotní třída (°C) | Krátkodobé zatížení (°C)
GL.94 UL |  | Skelná tkanina | 120 | 170 | ACR | 4 | 5 | 280 | 2.5 | 155 | 180
Transparentní páska, žáruvzdorná, pro střední velikosti transformátorů.
GL.95 UL |  | Skelná tkanina | 120 | 180 | R-TS | 4 | 5 | 280 | 2.5 | 130
Vysoká lepivost, pro šechny druhy povrchů. Pro motory, cívky apod.
GL.96 UL |  | Skelná tkanina | 120 | 175 | SIL | 3.5 | 5 | 280 | 2.5 | 180 | 260
Vynikající lepivost, trvanlivost a použití pro mnoho povrchů.
GL.99 UL |  | Skelná tkanina | 120 | 170 | SIL | 3.5 | 5 | 280 | 2.5 | 180 | 210
Vysoká výkonnost a přizpůsobivost, dobrá lepivost.
76.SH* UL |  | Skelná tkanina | 120 | 175 | SIL | 3.5 | 8 | 200 | 2.5 | 180 | 210
Skelná páska, vysoká teplotní odolnost silikonového lepidla.

## PEI pásky pro vys. teploty
PEI pásky pro vysoké teploty
Typ | Barva | Výztuha | Síla výztuhy (µm) | Celková síla (µm) | Typ lepidla (N/cm) | Lepivost (N/cm) | Prodloužení % | Pevnost v tahu (N/cm) | Průrazné napětí (kV) | Teplotní třída (°C) | Krátkodobé zatížení (°C)
K30 UL |  | Teonex | 25 | 60 | SIL | 3 | 50 | 40 | 5.3 | 180 | 220
K.305* UL |  | Teonex
Vysoce výkonná páska: elektronické komponenty, trakční motory, ploché vodiče automobilových cívek.
K.30AC UL |  | Teonex | 25 | 65 | ACR | 4.5 | 50 | 40 | 5.3 | 155 | 180
Vysoká lepivost a přilnavost. Použití jako izolace cívek a elektro komponentů středně vysokého napětí.
K.50 UL |  | Teonex | 50 | 90 | SIL | 3 | 60 | 90 | 9 | 180 | 220
Vyjímečně výkonná páska. Pro elektrické komponenty, trakční motory a ploché vodiče.
U.25 |  | Ultem | 25 | 60 | SIL | 3 | 60 | 35 | 5 | 180 | 220
Folie ULTEM - páska se samozhášecí přísadou pro cívky a transformátory.
U.50 |  | Ultem | 50 | 90 | SIL | 3.5 | 60 | 80 | 7 | 180 | 220
Folie ULTEM - silná vrstva se samozhášecí přísadou, použití jako izolace pro velká zatížení cívek a transformátorů.

## PTFE pásky
PTFE pásky, nelepivé s nízkým třením
Typ | Barva | Výztuha | Síla výztuhy (µm) | Celková síla (µm) | Typ lepidla (N/cm) | Lepivost (N/cm) | Prodloužení % | Pevnost v tahu (N/cm) | Průrazné napětí (kV) | Teplotní třída (°C) | Krátkodobé zatížení (°C)
TF.50 UL |  | PTFE | 50 | 100 | SIL | 3 | 100 | 25 | 9 | 180 | 260
Nejpoužívanější PTFE páska, plastická pro H.F. elektrody.
TF.55 |  | PTFE | 50 | 100 | SIL | 3 | 55 | 25 | 9 | 180 | 260
Tužší film pro více namáhané aplikace, výraznější barva.
TFE.130 |  | PTFE | 130 | 185 | SIL | 3 | 320 | 30 | 11.5 | 180 | 260
Velmi silná páska pro aplikace s vysokým třením.

## Kaptonové pásky
Polyimidové, kaptonové pásky pro velmi vysokou teplotu
Typ | Barva | Výztuha | Síla výztuhy (µm) | Celková síla (µm) | Typ lepidla (N/cm) | Lepivost (N/cm) | Prodloužení % | Pevnost v tahu (N/cm) | Průrazné napětí (kV) | Teplotní třída (°C) | Krátkodobé zatížení (°C)
H.20 UL |  | Kapton | 25 | 60 | SIL | 3 | 60 | 45 | 7 | 180 | 300
H.205* |  | Kapton | 25
Nejpoužívanější vysocevýkonná páska: pro tištěné spoje, elektrické komponenty, trakční motory, ploché vodiče. Samozhášecí přísada.
71.SL* UL |  | P.I. film | 25 | 60 | SIL | 2.8 | 55 | 40 | 6 | 180 | 300
Vysoce výkonná polyimidová páska pro tištěné spoje.
H.20 AC |  | Kapton | 25 | 60 | AC | 4.5 | 60 | 45 | 6 | 155
Vysoká přilnavost a lepivost. Izolace pro cívky se středně vysokým napětím a elektrické komponenty.
70.AC* UL |  | P.I. film | 25 | 60 | AC | 3.5 | 55 | 40 | 6 | 155
Polyimidová páska pro ploché vodiče a izolace cívek.
H.20 TS |  | Kapton | 26 | 60 | R-TS | 4 | 60 | 45 | 6 | 130
Vysoká přilnavost a lepivost. Izolace pro cívky se středně vysokým napětím.
H.50 |  | Kapton | 50 | 90 | SIL | 2.8 | 60 | 75 | 11 | 180 | 300
Nejvýkonější páska: pro tištěné spoje, elektrické komponenty, trakční motory, ploché vodiče. Samozhášecí.
H.220* |  | Kapton | 25 | 100 | SIL | 3 | 60 | 45 | 7 | 180
Oboustranná lepící páska pro podlepení elektrických komponentů.
560 |  | P.I. film | 25 | 60 | SIL | 3 | 55 | 40 | 6 | 180 | 300
Tenká polyimidová páska pro všeobecné použití v tištěných spojích a izolacích.
660 |  | P.I. film | 50 | 85 | SIL | 3 | 60 | 60 | 10 | 180 | 300
Silná polyimidová páska pro všeobecné použití a pro izolace vodičů.

## Nomex pásky
Nomex papír páska a laminovaný Nomex
Typ | Barva | Výztuha | Síla výztuhy (µm) | Celková síla (µm) | Typ lepidla (N/cm) | Lepivost (N/cm) | Prodloužení % | Pevnost v tahu (N/cm) | Průrazné napětí (kV) | Teplotní třída (°C) | Krátkodobé zatížení (°C)
X.50 UL |  | Nomex | 50 | 100 | ACR | 5 | 5 | 35 | 0.8 | 155 | 180
Nejtenší Nomex páska pro izolace cívek, kontaktů a přívodů.
5.H* UL |  | Nomex | 50 | 95 | ACR | 4 | 5 | 35 | 0.8 | 155 | 180
Tenká papírová Nomex páska pro vysoce odolné cívky a izolace transformátorů.
X.51 UL |  | Nomex | 50 | 100 | R-TS | 5 | 5 | 35 | 0.8 | 155
Pásky s gumou, základním lepidlem a větší přilnavostí.
X.80 |  | Nomex | 80 | 125 | ACR | 5 | 5 | 60 | 1.4 | 155 | 180
Větší tloušťka než páska X.50 i přesto flexibilní a přizpůsobivá.
X.130 |  | Nomex | 130 | 180 | ACR | 5 | 5 | 110 | 3 | 155 | 180
Teplotní ochrana při pájení vývodů, pro Nomexovou izolaci suchých transformátorů.
X.180 |  | Nomex | 180 | 240 | R-TS | 4.5 | 5 | 200 | 5.5 | 155 | 180
Spojování a připevňování izolačních desek u výkonných transformátorů, distančních izolátorů jističů.
PX.50 UL |  | PET+Nomex | 90 | 140 | R-TS | 6 | 10 | 65 | 5.5 | 155
Laminovaná PET páska s Nomexem, má vyšší izolační pevnost a roztažitelnost. Používá se pro cívky a transformátory.
19.F* UL |  | PET+Nomex | 90 | 130 | R-TS | 5 | 10 | 65 | 5.5 | 155
Laminovaná PET páska s Nomexem, Ke zlepšení izolace v transformátorech a vývodech.
GX.50 |  | Sklo+Nomex | 110 | 150 | R-TS | 5 | 3 | 160 | 1 | 155
Laminované, skelné pásky s Nomexem. Pro bandážování měděných vodičů pro vinutí.
RX.50 UL |  | Vlákno+Nomex | 125 | 170 | R-TS | 4.5 | 5 | 80 | 1.2 | 155
Podélně vyztužená, netkaná laminovaná páska , přesto stále flexibilní.

## Pásky s acrylátovým lepidlem
Lepivé PET pásky s acrylátovým lepidlem
Typ | Barva | Výztuha | Síla výztuhy (µm) | Celková síla (µm) | Typ lepidla (N/cm) | Lepivost (N/cm) | Prodloužení % | Pevnost v tahu (N/cm) | Průrazné napětí (kV) | Teplotní třída (°C) | Krátkodobé zatížení (°C)
*P.34 UL |  | PET | 23 | 60 | ACR | 3.5 | 90 | 40 | 4.5 | 130
Dobrá lepivost a přizpůsobivost. Velmi tenký film (1 mil). Pro vnější a vnitřní izolaci cívek, dostupné ve více barvách.
**10.B* |  | PET | 23 | 60 | ACR | 4 | 90 | 40 | 4.5 | 130
Tenká páska pro izolaci cívek.
10.B* |  | PET | 23 | 60 | ACR | 4 | 90 | 40 | 4.5 | 130
Tenká páska pro izolaci cívek.
P.34 |  | PET | 23 | 60 | ACR | 4 | 90 | 40 | 4.5 | 130
Tištěná verze pásky P.34 pro výrobní kondenzátory.
10.B UL |  | PET | 23 | 60 | ACR | 4 | 90 | 40 | 4.5 | 130
Tenká páska potištěná na zadní straně pro izolaci kondenzátorů a balení baterií.
P.36 UL |  | PET | 23 | 60 | ACR | 4 | 90 | 40 | 4.5 | 130
Vysoce lepivá, lze potisknout, samozhášecí přísada.
P.355 |  | PET | 50 | 87 | ACR | 5 | 90 | 70 | 9 | 130
Větší tloušťka a pevnost v tahu.
P.343 |  | PET | 23 | 40 | ACR | 2.5 | 90 | 40 | 4.5 | 130
Velmi tenká izolace pro kabely, ploché vodiče a měděné dráty.
P.345 |  | PET | 50 | 85 | ACR | 4.5 | 90 | 70 | 9 | 130
Průhledná izolační páska s nízkou lepivostí pro měděné desky a pásy.
P.346 |  | PET | 36 | 50 | ACR | 2.5 | 90 | 55 | 7 | 130
Středně silná páska, lze použít jako balící pásku v elektro průmyslu.